## Data
| Проект | Общая информация по испытанию | [8 empty] | Информация по образцу | Specimen Information | Specimen Information | Specimen Information | Specimen Information | Specimen Information | Specimen Information | Specimen Information | Specimen Information | Specimen Information | Specimen Information | Specimen Information | Specimen Information | Параметры испытания | Test Conditions | Test Conditions | Результаты испытания | Creep Results | Creep Results | Creep Results | Creep Results | Creep Results | Creep Results | Creep Results | Дополнительная информация
GUID | Идентификатор проекта | Номер протокола испытания | Номер протокола измерения | Тест корректен? | НД метода испытаний | Тип теста | Лаборатория | Оператор | Номер испытательной машины | Дата проведения испытания | Идентификатор материала | Тип материала | Идентификатор плавки | Идентификатор заготовки | Номер образца | Тип образца | Чертеж образца | Место вырезки образца | Направление образца | Зона вырезки образца | Диаметр образца (mm) | Радиус концентратора (mm) | Kt | Температура (°C) | Нагрузка (MPa) | Тип контроля | Время до разрушения (ч) | Время до деформации 0.2% (ч) | Время до деформации 0.5% (ч) | Время до деформации 1.0% (ч) | Длительность испытния (ч) | Удлинение (%) | Поперечное сужение (%) | Критерий прекращения испытания | Заметки по всему испытанию | Наличе кривых ползучести
836839b2-c348-4fb8-bbcd-2641b6a33d6d | SQ-08-100-38-0002 | 7186/33-15 | 176-15 | TRUE | ГОСТ 10145; ASTM 139 | Creep | ИЦ ВИАМ | Оператор ВИАМ |  | 2015-10-20 | ВЖМ4-ВИ//011//литье | Nickel alloys | 12ЖР-216В_119а | 12ЖР-216В_119а26 | 38-0407-02 | цилиндрический образец | Н08-02-38 |  | 011 |  | 5.01 |  | 1 | 950 | 345 | Dead Load | 71 | 12 | 37 | 53 | 71 |  |  | разрушение образца |  | нет
85b1acb0-da24-4c90-bdf7-74c5d17b4cd0 | SQ-08-100-38-0002 | 7186/33-15 | 176-15 | TRUE | ГОСТ 10145; ASTM 139 | Creep | ИЦ ВИАМ | Оператор ВИАМ |  | 2015-10-20 | ВЖМ4-ВИ//011//литье | Nickel alloys | 12ЖР-216В_119а | 12ЖР-216В_119а64 | 38-0403-02 | цилиндрический образец | Н08-02-38 |  | 011 |  | 5.01 |  | 1 | 950 | 315 | Dead Load | 337 | 80 | 160 | 270 | 337 |  |  | разрушение образца |  | нет
b003f242-2d38-4e42-bd49-e963fd5ab4a6 | SQ-08-100-38-0002 | 7186/33-15 | 176-15 | TRUE | ГОСТ 10145; ASTM 139 | Creep | ИЦ ВИАМ | Оператор ВИАМ |  | 2015-10-20 | ВЖМ4-ВИ//011//литье | Nickel alloys | 12ЖР-216В_119а | 12ЖР-216В_119а68 | 38-0405-02 | цилиндрический образец | Н08-02-38 |  | 011 |  | 5.01 |  | 1 | 950 | 315 | Dead Load | 310 | 48 | 134 | 240 | 310 |  |  | разрушение образца |  | нет
1a785e1a-2816-414c-9402-5a672aa3396a | SQ-08-100-38-0002 | 7186/33-15 | 176-15 | TRUE | ГОСТ 10145; ASTM 139 | Creep | ИЦ ВИАМ | Оператор ВИАМ |  | 2015-10-20 | ВЖМ4-ВИ//011//литье | Nickel alloys | 12ЖР-216В_119а | 12ЖР-216В_119а16 | 38-0412-02 | цилиндрический образец | Н08-02-38 |  | 011 |  | 5.01 |  | 1 | 950 | 255 | Dead Load | 1092 | 250 | 550 | 942 | 1092 |  |  | разрушение образца |  | нет
453eba77-171e-4c51-b8b8-5c3cc2175eda | SQ-08-100-38-0002 | 7186/33-15 | 176-15 | TRUE | ГОСТ 10145; ASTM 139 | Creep | ИЦ ВИАМ | Оператор ВИАМ |  | 2015-10-20 | ВЖМ4-ВИ//011//литье | Nickel alloys | 12ЖР-216В_119а | 12ЖР-216В_119а54 | 38-0414-02 | цилиндрический образец | Н08-02-38 |  | 011 |  | 5.01 |  | 1 | 1050 | 215 | Dead Load | 216 | 7 | 50 | 179 | 216 |  |  | разрушение образца |  | нет
9cb812cf-3fcc-48b8-a6cc-ee1a74ca12af | SQ-08-100-38-0002 | 7186/33-15 | 176-15 | TRUE | ГОСТ 10145; ASTM 139 | Creep | ИЦ ВИАМ | Оператор ВИАМ |  | 2015-10-20 | ВЖМ4-ВИ//011//литье | Nickel alloys | 12ЖР-216В_119а | 12ЖР-216В_119а15 | 38-0416-02 | цилиндрический образец | Н08-02-38 |  | 011 |  | 5.01 |  | 1 | 1050 | 215 | Dead Load | 144 | 6 | 20 | 130 | 144 |  |  | разрушение образца |  | нет
80f15b4c-f507-4385-8946-91f673f47515 | SQ-08-100-38-0002 | 7186/33-15 | 176-15 | TRUE | ГОСТ 10145; ASTM 139 | Creep | ИЦ ВИАМ | Оператор ВИАМ |  | 2015-10-20 | ВЖМ4-ВИ//011//литье | Nickel alloys | 12ЖР-216В_119а | 12ЖР-216В_119а25 | 38-0421-02 | цилиндрический образец | Н08-02-38 |  | 011 |  | 5.01 |  | 1 | 1050 | 185 | Dead Load | 446 | 150 | 385 | 425 | 446 |  |  | разрушение образца |  | нет
d29e2b7c-49ae-4dab-97ec-2ec17bb453da | SQ-08-100-38-0002 | 7186/33-15 | 176-15 | TRUE | ГОСТ 10145; ASTM 139 | Creep | ИЦ ВИАМ | Оператор ВИАМ |  | 2015-10-20 | ВЖМ4-ВИ//011//литье | Nickel alloys | 12ЖР-216В_119а | 12ЖР-216В_119а13 | 38-0418-02 | цилиндрический образец | Н08-02-38 |  | 011 |  | 5.01 |  | 1 | 1050 | 165 | Dead Load | 1279 | 210 | 950 | 1279 | 1279 |  |  | разрушение образца |  | нет
dc168203-a2be-4377-a940-565a8a078400 | SQ-08-100-38-0002 | 7186/33-15 | 176-15 | TRUE | ГОСТ 10145; ASTM 139 | Creep | ИЦ ВИАМ | Оператор ВИАМ |  | 2015-10-20 | ВЖМ4-ВИ//011//литье | Nickel alloys | 12ЖР-216В_119а | 12ЖР-216В_119а67 | 38-0423-02 | цилиндрический образец | Н08-02-38 |  | 011 |  | 5.01 |  | 1 | 1150 | 98 | Dead Load | 271 | 58 | 250 | 263 | 271 |  |  | разрушение образца |  | нет
e788ed3b-a7f3-450a-8228-ee0151092d98 | SQ-08-100-38-0002 | 7186/33-15 | 176-15 | TRUE | ГОСТ 10145; ASTM 139 | Creep | ИЦ ВИАМ | Оператор ВИАМ |  | 2015-10-20 | ВЖМ4-ВИ//011//литье | Nickel alloys | 12ЖР-216В_119а | 12ЖР-216В_119а9 | 38-0426-02 | цилиндрический образец | Н08-02-38 |  | 011 |  | 5.01 |  | 1 | 1150 | 83 | Dead Load | 480 | 280 | 460 | 471 | 480 |  |  | разрушение образца |  | нет
2a4f176f-3811-447c-95c5-bfda010602a2 | SQ-08-100-38-0002 | 7186/33-15 | 176-15 | TRUE | ГОСТ 10145; ASTM 139 | Creep | ИЦ ВИАМ | Оператор ВИАМ |  | 2015-10-20 | ВЖМ4-ВИ//011//литье | Nickel alloys | 12ЖР-216В_119а | 12ЖР-216В_119а41 | 38-0409-02 | цилиндрический образец | Н08-02-38 |  | 011 |  | 5.01 |  | 1 | 1150 | 83 | Dead Load | 361 | 100 | 280 | 356 | 361 |  |  | разрушение образца |  | нет
91dba370-d953-4bb3-9fce-437ae8ea0ac3 | SQ-08-100-38-0002 | 7186/33-15 | 176-15 | TRUE | ГОСТ 10145; ASTM 139 | Creep | ИЦ ВИАМ | Оператор ВИАМ |  | 2015-10-20 | ВЖМ4-ВИ//011//литье | Nickel alloys | 12ЖР-216В_119а | 12ЖР-216В_119а8 | 38-0431-02 | цилиндрический образец | Н08-02-38 |  | 011 |  | 5.01 |  | 1 | 1150 | 69 | Dead Load | 885 | 320 | 873 | 880 | 885 |  |  | разрушение образца |  | нет
0dd97e66-ebe6-421d-81eb-976e98a035fc | SQ-08-100-38-0002 | 2363/33-17 | 104-16 | TRUE | ГОСТ 10145; ASTM Е 139 | Creep | ИЦ ВИАМ | Оператор ВИАМ |  | 2017-07-14 | ВЖМ4-ВИ//011//литье | Nickel alloys | 14ЖР-143В_188а | 14ЖР-143В_188а62 | 38-1188-02 | цилиндрический образец | Н08-04-38 |  | 011 |  | 5 |  | 1 | 750 | 685 | Dead Load | 156 | 36 | 59 | 84 | 156 | 9.8 | 30 | разрушение образца |  | да
37ceb80a-fd17-4ad1-8ee1-5d5931a8ef74 | SQ-08-100-38-0002 | 2363/33-17 | 104-16 | TRUE | ГОСТ 10145; ASTM Е 139 | Creep | ИЦ ВИАМ | Оператор ВИАМ |  | 2017-07-14 | ВЖМ4-ВИ//011//литье | Nickel alloys | 14ЖР-143В_188а | 14ЖР-143В_188а90 | 38-1194-02 | цилиндрический образец | Н08-04-38 |  | 011 |  | 5 |  | 1 | 750 | 640 | Dead Load | 252 | 40 | 59 | 80 | 252 | 21 | 45 | разрушение образца |  | да
04f29e90-0ede-4f1f-8df0-a20f7b434410 | SQ-08-100-38-0002 | 2363/33-17 | 104-16 | TRUE | ГОСТ 10145; ASTM Е 139 | Creep | ИЦ ВИАМ | Оператор ВИАМ |  | 2017-07-14 | ВЖМ4-ВИ//011//литье | Nickel alloys | 14ЖР-143В_187а | 14ЖР-143В_187а42 | 38-1196-02 | цилиндрический образец | Н08-04-38 |  | 011 |  | 5.01 |  | 1 | 750 | 590 | Dead Load | 2044 | 850 | 1225 | 1520 | 2044 | 11.5 | 37 | разрушение образца |  | да
ca97757b-1c29-4a7f-9c99-6bf69002ab8f | SQ-08-100-38-0002 | 2363/33-17 | 104-16 | TRUE | ГОСТ 10145; ASTM Е 139 | Creep | ИЦ ВИАМ | Оператор ВИАМ |  | 2017-07-14 | ВЖМ4-ВИ//011//литье | Nickel alloys | 14ЖР-143В_182а | 14ЖР-143В_182а50 | 38-1199-02 | цилиндрический образец | Н08-04-38 |  | 011 |  | 5.01 |  | 1 | 850 | 480 | Dead Load | 55 | 19 | 28 | 36 | 55 | 48 | 77 | разрушение образца |  | да
d00432be-689a-43fb-b6ab-4d1ece3d45b7 | SQ-08-100-38-0002 | 2363/33-17 | 104-16 | TRUE | ГОСТ 10145; ASTM Е 139 | Creep | ИЦ ВИАМ | Оператор ВИАМ |  | 2017-07-14 | ВЖМ4-ВИ//011//литье | Nickel alloys | 14ЖР-143В_188а | 14ЖР-143В_188а12 | 38-1205-02 | цилиндрический образец | Н08-04-38 |  | 011 |  | 5.02 |  | 1 | 850 | 410 | Dead Load | 786 | 400 | 537 | 625 | 786 | 26 | 67 | разрушение образца |  | да
66d97940-6c26-440d-898d-508181bff7bd | SQ-08-100-38-0002 | 2363/33-17 | 104-16 | TRUE | ГОСТ 10145; ASTM Е 139 | Creep | ИЦ ВИАМ | Оператор ВИАМ |  | 2017-07-14 | ВЖМ4-ВИ//011//литье | Nickel alloys | 14ЖР-143В_188а | 14ЖР-143В_188а57 | 38-1209-02 | цилиндрический образец | Н08-04-38 |  | 011 |  | 5.01 |  | 1 | 850 | 365 | Dead Load | 1975 | 735 | 1000 | 1500 | 1975 | 59 | 72 | разрушение образца |  | да
6c2349bd-5f23-4ac9-b266-5c1d11d99449 | SQ-08-100-38-0002 | 2363/33-17 | 104-16 | TRUE | ГОСТ 10145; ASTM Е 139 | Creep | ИЦ ВИАМ | Оператор ВИАМ |  | 2017-07-14 | ВЖМ4-ВИ//011//литье | Nickel alloys | 14ЖР-143В_182а | 14ЖР-143В_182а38 | 38-1214-02 | цилиндрический образец | Н08-04-38 |  | 011 |  | 5.01 |  | 1 | 950 | 345 | Dead Load | 86 | 27 | 56 | 70 | 86 | 43 | 74 | разрушение образца |  | да
fb95a297-fd37-4ec0-9e19-b0c59c409b5d | SQ-08-100-38-0002 | 2363/33-17 | 104-16 | TRUE | ГОСТ 10145; ASTM Е 139 | Creep | ИЦ ВИАМ | Оператор ВИАМ |  | 2017-07-14 | ВЖМ4-ВИ//011//литье | Nickel alloys | 14ЖР-143В_183а | 14ЖР-143В_183а10 | 38-1217-02 | цилиндрический образец | Н08-04-38 |  | 011 |  | 5 |  | 1 | 950 | 315 | Dead Load | 114 | 34 | 72 | 91 | 114 | 69 | 80 | разрушение образца |  | да
60190715-91d3-4246-a940-fd17611be030 | SQ-08-100-38-0002 | 2363/33-17 | 104-16 | TRUE | ГОСТ 10145; ASTM Е 139 | Creep | ИЦ ВИАМ | Оператор ВИАМ |  | 2017-07-14 | ВЖМ4-ВИ//011//литье | Nickel alloys | 14ЖР-143В_184а | 14ЖР-143В_184а98 | 38-1219-02 | цилиндрический образец | Н08-04-38 |  | 011 |  | 5 |  | 1 | 950 | 255 | Dead Load | 925 | 235 | 800 | 850 | 925 | 31 | 85 | разрушение образца |  | да
13082ac9-aa1b-4e37-9d74-385f0f555cd9 | SQ-08-100-38-0002 | 2363/33-17 | 104-16 | TRUE | ГОСТ 10145; ASTM Е 139 | Creep | ИЦ ВИАМ | Оператор ВИАМ |  | 2017-07-14 | ВЖМ4-ВИ//011//литье | Nickel alloys | 14ЖР-143В_184а | 14ЖР-143В_184а91 | 38-1223-02 | цилиндрический образец | Н08-04-38 |  | 011 |  | 5.01 |  | 1 | 1050 | 215 | Dead Load | 193 | 9 | 55 | 175 | 193 | 6.8 | 37 | разрушение образца |  | да
99f83459-fede-4b46-99b9-1623d9a12e6a | SQ-08-100-38-0002 | 2363/33-17 | 104-16 | TRUE | ГОСТ 10145; ASTM Е 139 | Creep | ИЦ ВИАМ | Оператор ВИАМ |  | 2017-07-14 | ВЖМ4-ВИ//011//литье | Nickel alloys | 14ЖР-143В_184а | 14ЖР-143В_184а19 | 38-1228-02 | цилиндрический образец | Н08-04-38 |  | 011 |  | 5.01 |  | 1 | 1050 | 185 | Dead Load | 632 | 50 | 470 | 585 | 632 | 33 | 80 | разрушение образца |  | да
c0a9fa80-5d5e-4bc1-a08f-642e1ae5aaf8 | SQ-08-100-38-0002 | 2363/33-17 | 104-16 | TRUE | ГОСТ 10145; ASTM Е 139 | Creep | ИЦ ВИАМ | Оператор ВИАМ |  | 2017-07-14 | ВЖМ4-ВИ//011//литье | Nickel alloys | 14ЖР-143В_183а | 14ЖР-143В_183а38 | 38-1231-02 | цилиндрический образец | Н08-04-38 |  | 011 |  | 5.01 |  | 1 | 1050 | 165 | Dead Load | 1472 | 200 | 1375 | 1471 | 1472 | 3.6 | 7 | разрушение образца |  | да
d13b8ae3-ce4d-4d81-aca4-1a9480ab75aa | SQ-08-100-38-0002 | 2363/33-17 | 104-16 | TRUE | ГОСТ 10145; ASTM Е 139 | Creep | ИЦ ВИАМ | Оператор ВИАМ |  | 2017-07-14 | ВЖМ4-ВИ//011//литье | Nickel alloys | 14ЖР-143В_184а | 14ЖР-143В_184а63 | 38-1234-02 | цилиндрический образец | Н08-04-38 |  | 011 |  | 5.02 |  | 1 | 1150 | 98 | Dead Load | 189 | 40 | 182 | 187 | 189 | 3.4 | 7.5 | разрушение образца |  | да
1c78ebaa-6582-4a97-9e03-a8542a3a6151 | SQ-08-100-38-0002 | 2363/33-17 | 104-16 | TRUE | ГОСТ 10145; ASTM Е 139 | Creep | ИЦ ВИАМ | Оператор ВИАМ |  | 2017-07-14 | ВЖМ4-ВИ//011//литье | Nickel alloys | 14ЖР-143В_182а | 14ЖР-143В_182а81 | 38-1237-02 | цилиндрический образец | Н08-04-38 |  | 011 |  | 5.01 |  | 1 | 1150 | 83 | Dead Load | 356 | 50 | 341 | 351 | 356 | 3 | 5.9 | разрушение образца |  | да
c50e49b2-cd03-4197-aed7-144c9e626360 | SQ-08-100-38-0002 | 2363/33-17 | 104-16 | TRUE | ГОСТ 10145; ASTM Е 139 | Creep | ИЦ ВИАМ | Оператор ВИАМ |  | 2017-07-14 | ВЖМ4-ВИ//011//литье | Nickel alloys | 14ЖР-143В_188а | 14ЖР-143В_188а58 | 38-1244-02 | цилиндрический образец | Н08-04-38 |  | 011 |  | 5.02 |  | 1 | 1150 | 69 | Dead Load | 1031 | 920 | 1008 | 1025 | 1031 | 3.3 | 7.8 | разрушение образца |  | да
2cc66134-2ca5-4bb5-99ef-4b348a496c7e | SQ-08-100-38-0002 | 04-14 | 227-14 | TRUE | ГОСТ 10145-81, ASTM E139 | Creep | ИЛ НОЦ АКТ | Оператор НОЦ АКТ | ATS WinCCS 2330 | 2014-10-20 | ВЖМ4-ВИ//011//литье | Nickel alloys | 12ЖР-216В | 12ЖР-216В | 38-0362-02 | цилиндрический образец | Н08-01-38 |  | 011 |  | 4.89 |  | 1 | 850 | 490 | Dead Load | 106.25 | 27 | 59 | 81 | 106.25 |  |  | разрушение образца |  | нет
08a7a655-8c28-4a8c-bcd3-9074396d828a | SQ-08-100-38-0002 | 04-14 | 227-14 | TRUE | ГОСТ 10145-81, ASTM E139 | Creep | ИЛ НОЦ АКТ | Оператор НОЦ АКТ | ATS WinCCS 2330 | 2014-10-20 | ВЖМ4-ВИ//011//литье | Nickel alloys | 12ЖР-216В | 12ЖР-216В | 38-0370-02 | цилиндрический образец | Н08-01-38 |  | 011 |  | 4.87 |  | 1 | 950 | 343 | Dead Load | 62.18 | 24 | 40 | 49 | 62.18 |  |  | разрушение образца |  | нет
31f3bd29-46eb-4fe9-85af-9af2cba7dcab | SQ-08-100-38-0003 | 06-14 | 240-14 | TRUE | ГОСТ 10145, ГОСТ 3248-81, ASTM E139 | Creep | ИЛ НОЦ АКТ | Оператор НОЦ АКТ | ATS WinCCS 2330 | 2015-10-20 | ВЖМ4-ВИ//111//литье | Nickel alloys | 12ЖР-216В | 12ЖР-216В | 38-0669-03 | цилиндрический образец | Н08-02-38 |  | 111 |  | 5 |  | 1 | 850 | 715.4 | Dead Load | 27.75 | 0.65 | 2.6 | 4.1 | 27.75 |  |  | разрушение образца |  | да
b3c83d8e-c404-475e-9600-8ff6dda23f6e | SQ-08-100-38-0003 | 06-14 | 240-14 | TRUE | ГОСТ 10145, ГОСТ 3248-81, ASTM E139 | Creep | ИЛ НОЦ АКТ | Оператор НОЦ АКТ | ATS WinCCS 2330 | 2015-10-20 | ВЖМ4-ВИ//111//литье | Nickel alloys | 12ЖР-216В | 12ЖР-216В | 38-0672-03 | цилиндрический образец | Н08-02-38 |  | 111 |  | 5 |  | 1 | 850 | 666.4 | Dead Load | 5.87 | 0.37 | 0.56 | 0.67 | 5.87 |  |  | разрушение образца |  | да
73d154a9-4a34-4aee-9602-5a1dd5852c22 | SQ-08-100-38-0003 | 04-17 | 362-15 | TRUE | ГОСТ 10145, ГОСТ 3248-81, ASTM E139 | Creep | ИЛ НОЦ АКТ | Оператор НОЦ АКТ | ATS WinCCS 2330 | 2017-10-20 | ВЖМ4-ВИ//111//литье | Nickel alloys | 12ЖР-217В_154а | 12ЖР-217В_154а68 | 38-1484-03 | цилиндрический образец | Н08-04-38 |  | 111 |  | 4.99 |  | 1 | 1050 | 180 | Dead Load | 182.71 | 43 |  |  | 182.71 |  | 182.71 | разрушение образца | испытал повторное нагружение после аварийного отключения печи и остывания без ползучести | нет
b7c3cbcb-d80e-4210-8984-1f31f3609efa | SQ-08-100-38-0003 | 04-17 | 362-15 | TRUE | ГОСТ 10145, ГОСТ 3248-81, ASTM E139 | Creep | ИЛ НОЦ АКТ | Оператор НОЦ АКТ | ATS WinCCS 2330 | 2017-10-20 | ВЖМ4-ВИ//111//литье | Nickel alloys | 12ЖР-217В_154а | 12ЖР-217В_154а84 | 38-1439-03 | цилиндрический образец | Н08-04-38 |  | 111 |  | 4.99 |  | 1 | 750 | 1130 | Dead Load | 50.58 | 0.23 | 1.47 | 4.55 | 50.58 |  | 50.58 | разрушение образца |  | да
55a66ea5-30f3-43d4-b5ba-c8b3cebdb412 | SQ-08-100-38-0003 | 04-17 | 362-15 | TRUE | ГОСТ 10145, ГОСТ 3248-81, ASTM E139 | Creep | ИЛ НОЦ АКТ | Оператор НОЦ АКТ | ATS WinCCS 2330 | 2017-10-20 | ВЖМ4-ВИ//111//литье | Nickel alloys | 12ЖР-217В_154а | 12ЖР-217В_154а77 | 38-1444-03 | цилиндрический образец | Н08-04-38 |  | 111 |  | 4.99 |  | 1 | 750 | 1020 | Dead Load | 117.2 | 2 | 7 | 17 | 117.2 |  | 117.2 | разрушение образца | испытали повторное нагружение после аварийного отключения печи и остывания | да
0a754283-f041-426c-b937-22c9d97a8ea8 | SQ-08-100-38-0003 | 04-17 | 362-15 | TRUE | ГОСТ 10145, ГОСТ 3248-81, ASTM E139 | Creep | ИЛ НОЦ АКТ | Оператор НОЦ АКТ | ATS WinCCS 2330 | 2017-10-20 | ВЖМ4-ВИ//111//литье | Nickel alloys | 12ЖР-217В_154а | 12ЖР-217В_154а78 | 38-1454-03 | цилиндрический образец | Н08-04-38 |  | 111 |  | 4.99 |  | 1 | 750 | 920 | Dead Load | 275.68 | 15 | 23 | 33 | 275.68 |  | 275.68 | разрушение образца |  | да
f79e05bd-b347-4269-a9a8-e3d0f489e920 | SQ-08-100-38-0003 | 04-17 | 362-15 | TRUE | ГОСТ 10145, ГОСТ 3248-81, ASTM E139 | Creep | ИЛ НОЦ АКТ | Оператор НОЦ АКТ | ATS WinCCS 2330 | 2017-10-20 | ВЖМ4-ВИ//111//литье | Nickel alloys | 12ЖР-217В_154а | 12ЖР-217В_154а38 | 38-1456-03 | цилиндрический образец | Н08-04-38 |  | 111 |  | 4.99 |  | 1 | 850 | 630 | Dead Load | 1340.45 | 19 | 30 | 53 | 1340.45 |  | 1340.45 | разрушение образца |  | да
755f0539-7deb-42fc-9512-243f4fd6e50d | SQ-08-100-38-0003 | 04-17 | 362-15 | TRUE | ГОСТ 10145, ГОСТ 3248-81, ASTM E139 | Creep | ИЛ НОЦ АКТ | Оператор НОЦ АКТ | ATS WinCCS 2330 | 2017-10-20 | ВЖМ4-ВИ//111//литье | Nickel alloys | 12ЖР-217В_154а | 12ЖР-217В_154а60 | 38-1457-03 | цилиндрический образец | Н08-04-38 |  | 111 |  | 4.99 |  | 1 | 850 | 700 | Dead Load | 159.48 | 6 | 8 | 14 | 159.48 |  | 159.48 | разрушение образца |  | да
c24b91ca-c161-4083-9f66-da9db25ea4bf | SQ-08-100-38-0003 | 04-17 | 362-15 | TRUE | ГОСТ 10145, ГОСТ 3248-81, ASTM E139 | Creep | ИЛ НОЦ АКТ | Оператор НОЦ АКТ | ATS WinCCS 2330 | 2017-10-20 | ВЖМ4-ВИ//111//литье | Nickel alloys | 12ЖР-217В_154а | 12ЖР-217В_154а2 | 38-1482-03 | цилиндрический образец | Н08-04-38 |  | 111 |  | 4.99 |  | 1 | 850 | 540 | Dead Load | 1265.6 | 54 | 86 | 157 | 1265.6 |  | 1265.6 | разрушение образца |  | да
52f4541b-4edd-4990-8785-074a13631f03 | SQ-08-100-38-0003 | 04-17 | 362-15 | TRUE | ГОСТ 10145, ГОСТ 3248-81, ASTM E139 | Creep | ИЛ НОЦ АКТ | Оператор НОЦ АКТ | ATS WinCCS 2330 | 2017-10-20 | ВЖМ4-ВИ//111//литье | Nickel alloys | 12ЖР-217В_154а | 12ЖР-217В_154а20 | 38-1483-03 | цилиндрический образец | Н08-04-38 |  | 111 |  | 4.99 |  | 1 | 1050 | 180 | Dead Load | 340.71 | 119 | 168 | 225 | 340.71 |  | 340.71 | разрушение образца | испытали повторное нагружение после аварийного отключения печи и остывания | да
ba213f10-f54c-4fbd-8671-cea18ac3a877 | SQ-08-100-38-0003 | 04-17 | 362-15 | TRUE | ГОСТ 10145, ГОСТ 3248-81, ASTM E139 | Creep | ИЛ НОЦ АКТ | Оператор НОЦ АКТ | ATS WinCCS 2330 | 2017-10-20 | ВЖМ4-ВИ//111//литье | Nickel alloys | 12ЖР-217В_154а | 12ЖР-217В_154а66 | 38-1485-03 | цилиндрический образец | Н08-04-38 |  | 111 |  | 4.99 |  | 1 | 950 | 380 | Dead Load | 299.15 | 7 | 16 | 39 | 299.15 |  | 299.15 | разрушение образца |  | да
1841393b-933d-4688-9925-70a4f7d6a7dc | SQ-08-100-38-0003 | 04-17 | 362-15 | TRUE | ГОСТ 10145, ГОСТ 3248-81, ASTM E139 | Creep | ИЛ НОЦ АКТ | Оператор НОЦ АКТ | ATS WinCCS 2330 | 2017-10-20 | ВЖМ4-ВИ//111//литье | Nickel alloys | 12ЖР-217В_154а | 12ЖР-217В_154а16 | 38-1486-03 | цилиндрический образец | Н08-04-38 |  | 111 |  | 5 |  | 1 | 950 | 400 | Dead Load | 240.06 | 4 | 9 | 28 | 240.06 |  | 240.06 | разрушение образца |  | да

## TESTTYPE1_VALS (hidden)
Complex
Compression
Creep
Fatigue - LCF
Fatigue - HCF
Fatigue Crack Growth
Fracture Toughness (E399)
Fracture Toughness (E561)
Fracture Toughness (E1820)
Stress Relaxation
Tensile
Creep Rupture
Stress Rupture

## MATERIALTYPE2_VALS (hidden)
Aluminum alloys
Copper alloys
High alloy steels
Nickel alloys
Stainless steels
Titanium alloys
Heat Resistant Alloys

## CONTROLMODE3_VALS (hidden)
Strain
Load
Dead Load
Stroke